## Лист1
Прайс-лист |  | Минплиты, минвата,
2018-12-18 |  | маты минераловатные |  |  | +7 495 700-34-41
+7 495 223-95-72
Все цены указаны без учета скидок. ЗВОНИТЕ и получите индивидуальную СКИДКУ!
Наименование товара | Плотность | Особенности | Область применения | Цена
(включая НДС)
1.Теплоизоляция
1.1. Базальтовая теплоизоляция
1.1.5. Минплита, минвата (маты)
П-75 ГОСТ 9573-96 | 75 кг/м3 | Минплита | Внутрення и внешняя теплоизоляция помещений: стен, фасадов, пола, перекрытий, перегородок, крыш. | 2300 | м3
П-125 ГОСТ 9573-96 | 110 кг/м3 | Минплита средней жесткости | Теплоизоляция зданий и сооружений: наружных стен и фасадов, многослойных перекрытий, полов | 2900 | м3
ППЖ-200 ГОСТ 22950-95 | 200 кг/м3 | Минплита повышенной жесткости | Теплоизоляция и огнезащита для нагруженных конструкций кровли, штукатурных фасадов, бетонных перекрытий, стен и перегородок. | 4800 | м3
МП-100ГОСТ 21880-2011 | 85-110 кг/м3 | Мат прошивной. Без обкладки. | Тепло-, звукоизоляция технологических и тепловых трубопроводов, тепловых сетей, магистральных нефтегазопроводов при температуре поверхности от -180°С до +700°С. | 2900 | м3
МП-75 ГОСТ 21880-2011 | 75 кг/м3 | Мат прошивной. Без обкладки. | Для теплоизоляции и звукоизоляции строительных конструкций зданий, сооружений и промышленного оборудования при температуре поверхности от -180°С до +700°С | 2300 | м3
МП(МС)-75 ГОСТ 21880-2011 | 75 кг/м3 | Мат прошивной. Односторонняя обкладка металлической сеткой | Для теплоизоляции и звукоизоляции строительных конструкций зданий, сооружений и промышленного оборудования при температуре поверхности до +700°С | 3000 | м3
МП(СТ)-75 ГОСТ 21880-2011 | 75 кг/м3 | Мат прошивной. Односторонняя обкладка стеклотканью | Для теплоизоляции и звукоизоляции строительных конструкций зданий, сооружений и промышленного оборудования при температуре поверхности от -180°С до +450°С | 3100 | м3